## Tabelle1
Versuchsplan für die Online-Röntgendurchstrahlungsversuche |  |  |  | 17.8.21 bis 19.8.21
Strahlquelle: | Scheibenlaser (TruDisk 16002 von Trumpf) | Verschiebung zwischen Fokuslage und Materialoberfläche:
Faserkerndurchmesser: | 200 µm | Anstellwinkel der Optik: | 5° (stechend) | Probenabmessungen: | 100 mm x 35 mm
Abbildungsverhältnis: | 3:2 | Material: | EN AW-1050A |  | Dicke 5 mm
Strahlprofil | Gauss-förmig | Defokussierung in mm: | -4,36 mm
Probenbezeichnung | Probennummer | Laserleistung in W | Schweißgeschwindigkeit in mm/min | Streckenenergie in J/m | Röhrchentiefe in mm | Anmerkungen
IGP-H-IFSW-1 | 1 | 4000 | 3000 | 22.22222 | 2
IGP-H-IFSW-2 | 2 | 5000 | 3000 | 27.77778 | 2 | Zug am Lichleiter des Pyrometers
IGP-H-IFSW-3 | 3 | 6000 | 3000 | 33.33333 | 2
IGP-H-IFSW-4 | 4 | 4500 | 3000 | 25 | 2 | Kein OCT
IGP-H-IFSW-5 | 5 | 4500 | 3000 | 25 | 2
IGP-H-IFSW-6 | 6 | 5500 | 3000 | 30.55556 | 2
IGP-H-IFSW-7 | 7 | 4000 | 3000 | 22.22222 | 4
IGP-H-IFSW-8 | 8 | 4500 | 3000 | 25 | 4
IGP-H-IFSW-9 | 9 | 5000 | 3000 | 27.77778 | 4
IGP-H-IFSW-10 | 10 | 5500 | 3000 | 30.55556 | 4
IGP-H-IFSW-11 | 11 | 6000 | 3000 | 33.33333 | 4
IGP-H-IFSW-12 | 12 | 3333.333 | 2500 | 22.22222 | -
IGP-H-IFSW-13 | 13 | 2666.667 | 2000 | 22.22222 | -
IGP-H-IFSW-14 | 14 | 2000 | 1500 | 22.22222 | -
IGP-H-IFSW-15 | 15 | 1333.333 | 1000 | 22.22222 | -
IGP-H-IFSW-16 | 16 | 4166.667 | 2500 | 27.77778 | -
IGP-H-IFSW-17 | 17 | 3333.333 | 2000 | 27.77778 | -
IGP-H-IFSW-18 | 18 | 2500 | 1500 | 27.77778 | -
IGP-H-IFSW-19 | 19 | 8000 | 6000 | 22.22222 | -
IGP-H-IFSW-20 | 20 | 10000 | 6000 | 27.77778 | -